## Лист1
Подетально-специфицированные нормы расхода материалов на гидроусилитель ГУ54А.000
№ п/п | Шифр детали | Наименование | Кол-во на изд (шт) | Сб. узел | Материал |  |  |  | Заготовка |  |  |  | Чистый вес 1 дет. (кг) | Допускаемая замена материала | Примечание
[5 empty] | Профиль | Марка | ГОСТ на марку | ГОСТ на сортамент | Размер материала мм | Размер заготовки мм | Норма расхода на 1 дет. (кг) | Норма расхода на изд. (кг)
1 | ГУ54А.000 | Гидравлический усилитель |  |  | Сборочный | [7 empty] | 29.3
3 | ГУ54А.030 | Трубопровод | 1 | ГУ54А.000 | Сборочный | [7 empty] | 0.215
4 | ГУ54А.040 | Трубопровод | 1 | ГУ54А.000 | Сборочный | [7 empty] | 0.23
12 | ГУ54А.170А | Корпус | 1 | ГУ54А.140 | Сборочный | [7 empty] | 1.3
14 | ГУ54А.190 | Золотник | 1 | ГУ54А.180 | Сборочный | [7 empty] | 0.111
15 | ГУ54А.200 | Шарнир | 1 | ГУ54А.180 | Сборочный | [7 empty] | 0.02
30 | ГУ82-240 | Поршень | 1 | ГУ54А.190 | Сборочный | [7 empty] | 0.061
41 | ГУ82-241 | Поршень | 1 | ГУ82-240 | Сталь сортовая г/кат | 30ХГСА | ТУ 14-1-950-86 | ГОСТ 2590-06 | Ø 38 | Ø 38х72 | 0.641 | 0.641 | 0.05
43 | ГУ53-31У | Поршень | 1 | ГУ54А.210 | Сталь сортовая г/кат | 30ХГСА | ТУ 14-1-950-86 | ГОСТ 2590-06 | Ø 100 | Ø 100х320 | 19.73 | 19.73 | 1.115
44 | ГУ54А.053-01 | Вилка | 1 | ГУ54А.350 | Сталь сортовая г/кат | 30ХГСА-СШ | ТУ 14-1-658-73 | ГОСТ 2590-06 | Ø150 | Ø150х60 | 8.323 | 8.323 | 0.795
45 | ГУ54.450-1 | Цилиндр | 1 | ГУ54-450-1 | Сталь сортовая г/кат | 30ХГСА-СШ | ТУ 14-1-658-73 | ГОСТ 2590-06 | Ø150 | Ø150х220 | 30.519 | 30.519 | 3.85
46 | ГУ54А.051 | Втулка | 1 | ГУ54А.350 | Сталь сортовая г/кат | 12ХН3А | ТУ 14-1-950-86 | ГОСТ 2590-06 | Ø 50 | Ø 50х35 | 0.664 | 0.664 | 0.185
47 | ГУ54А.052 | Втулка | 1 | ГУ54А.350 | Сталь сортовая г/кат | 12ХН3А | ТУ 14-1-950-86 | ГОСТ 2590-06 | Ø 50 | Ø 50х35 | 0.664 | 0.664 | 0.175
48 | ГУ99-221А | Ось | 1 | ГУ99-220А | Сталь сортовая г/кат | 18Х2Н4ВА ? | ТУ 14-1-950-86 | ГОСТ 2590-06 | Ø 20 | Ø 20х57 | 0.141 | 0.141 | 0.01
49 | ГУ54А.191 | Штифт | 1 | ГУ54А.190 | Сталь сортовая г/кат | 25Х2ГНТА-ВД | ТУ 14-1-1885-76 | ГОСТ 2590-06 | Ø 5 | Ø 5х23 | 0.004 | 0.004 | 0.00016
50 | ГУ54А.201 | Хвостовик | 1 | ГУ54А.200 | Сталь сортовая г/кат | 25Х2ГНТА-ВД | ТУ 14-1-1885-76 | ГОСТ 2590-06 | Ø 9 | Ø 9х36 | 0.021 | 0.021 | 0.005
51 | ГУ54А.204 | Хвостовик | 1 | ГУ54А.200 | Сталь сортовая г/кат | 25Х2ГНТА-ВД | ТУ 14-1-1885-76 | ГОСТ 2590-06 | Ø 9 | Ø 9х36 | 0.021 | 0.021 | 0.005
52 | ГУ54А.202 | Звено | 1 | ГУ54А.200 | Сталь сортовая г/кат | 25Х2ГНТА-ВД | ТУ 14-1-1885-76 | ГОСТ 2590-06 | Ø 10 | Ø 10х21 | 0.014 | 0.014 | 0.002
53 | ГУ54А.203 | Гайка | 2 | ГУ54А.200 | Сталь сортовая г/кат | 25Х2ГНТА-ВД | ТУ 14-1-1885-76 | ГОСТ 2590-06 | Ø 12 | Ø 12х21 | 0.019 | 0.038 | 0.008
56 | ГУ54А.031 | Тройник | 1 | ГУ54А.030 | Сталь сортовая нерж г/кат | 12Х18Н10Т | ТУ 14-1-377-72 | ГОСТ 2590-06 | Ø 30 | Ø 30х50 | 0.277 | 0.277 | 0.035
57 | ГУ54А.031 | Тройник | 1 | ГУ54А.040 | Сталь сортовая нерж г/кат | 12Х18Н10Т | ТУ 14-1-377-72 | ГОСТ 2590-06 | Ø 30 | Ø 30х50 | 0.277 | 0.277 | 0.035
68 | ГУ54-07 | Шайба контровочная | 1 | ГУ54А.000 | Сталь листовая г/кат | 30ХГСА | ГОСТ 11269-76 | ГОСТ 19903-74 | 6х1250х2500 | 6х58х58 | 0.159 | 0.159 | 0.012
71 | ГУ54А.081 | Рычаг внутренний | 1 | ГУ54А.360 | Сталь листовая г/кат | 30ХГСА | ГОСТ 11269-76 | ГОСТ 19903-74 | 50х1250х2500 | 50х110х350 | 15.15 | 15.15 | 1.95
72 | ГУ79-181А-1 | Кулачковый рычаг | 1 | ГУ79-180-1 | Сталь листовая г/кат | 18Х2Н4ВА | ГОСТ 11269-76 | ГОСТ 19903-74 | 8х1250х2500 | 8х40х60 | 0.151 | 0.151 | 0.016
86 | ГУ79-192 | Втулка | 2 | ГУ54А.170А | Труба х/тянутая | 30ХГСА | ГОСТ 8733-74 | ГОСТ 8734-75 | Тр 20х5х3000 | Тр 20х5х20 | 0.037 | 0.074 | 0.02
87 | ГУ54А.172 | Втулка | 1 | ГУ54А.170А | Труба х/тянутая | 30ХГСА | ГОСТ 8733-74 | ГОСТ 8734-75 | Тр 30х5,5 | Тр 30х5,5х42 | 0.14 | 0.14 | 0.04
89 | ГУ54А.030-3 | Труба | 1 | ГУ54А.030 | Труба тонкост. бесш. нержав. | 12Х18Н10Т | ГОСТ 5632-72 | ГОСТ 19277-73 | Тр 12х1х3000 | Тр 12х1х105 | 0.028 | 0.028 | 0.025
90 | ГУ54А.030-5 | Труба | 1 | ГУ54А.030 | Труба тонкост. бесш. нержав. | 12Х18Н10Т | ГОСТ 5632-72 | ГОСТ 19277-73 | Тр 12х1х3000 | Тр 12х1х200 | 0.055 | 0.055 | 0.051
91 | ГУ54А.030-7 | Труба | 1 | ГУ54А.030 | Труба тонкост. бесш. нержав. | 12Х18Н10Т | ГОСТ 5632-72 | ГОСТ 19277-73 | Тр 12х1х3000 | Тр 12х1х55 | 0.015 | 0.015 | 0.012
102 | ГУ99-92 | Стержень | 1 | ГУ54А.140 | Сталь сортовая х/тян | 30ХГСА | ТУ 14-1-950-86 | ГОСТ 7417-75 | Ø 12 | Ø 12х130 | 0.115 | 0.115 | 0.025
128 | ГУ54А.142 | Толкатель | 1 | ГУ54А.140 | Сталь сортовая х/тян | 12ХН3А | ТУ 14-1-950-86 | ГОСТ 7417-75 | Ø 12 | Ø 12х48 | 0.044 | 0.044 | 0.021
129 | ГУ54А.192 | Золотник | 1 | ГУ54А.190 | Сталь сортовая х/тян | 12ХН3А | ТУ 14-1-950-86 | ГОСТ 7417-75 | Ø 14 | Ø 14х100 | 0.134 | 0.134 | 0.05
130 | ГУ54А.143 | Гильза | 1 | ГУ54А.140 | Сталь сортовая х/тян | 12ХН3А | ТУ 14-1-950-86 | ГОСТ 7417-75 | Ø 22 | Ø 22х65 | 0.201 | 0.201 | 0.033
131 | ГУ54А.151 | Корпус | 1 | ГУ54А.150 | Сталь сортовая х/тян | 12ХН3А | ТУ 14-1-950-86 | ГОСТ 7417-75 | Ø 32 | Ø 32х86 | 0.623 | 0.623 | 0.1
133 | ГУ79-603 | Вилка | 1 | ГУ54А.020 | Сталь сортовая х/тян | 12ХН3А | ТУ 14-1-950-86 | ГОСТ 7417-75 | Ø 40 | Ø 40х120 | 1.2 | 1.2 | 0.04
134 | ГУ82-212 | Гильза | 1 | ГУ54А.170А | Сталь сортовая х/тян | 12ХН3А | ТУ 14-1-950-86 | ГОСТ 7417-75 | Ø 42 | Ø 42х120 | 1.304 | 1.304 | 0.125
136 | ГУ35-53 | Клапан | 1 | ГУ54А.160 | Сталь сортовая х/тян | 18Х2Н4ВА | ТУ 14-1-950-86 | ГОСТ 7417-75 | Ø 28 | Ø 28х82 | 0.43 | 0.43 | 0.05
137 | ГУ54А.054 | Ось | 1 | ГУ54А.350 | Сталь сортовая х/тян | 18Х2Н4ВА-СШ | ТУ 14-1-658-73 | ГОСТ 7417-75 | Ø 36 | Ø 36х101 | 0.906 | 0.906 | 0.315
140 | ГУ82-271 | Игла | 1 | ГУ82-270 | Сталь сортовая нерж х/тян | 40Х13 | ТУ 14-1-3957-85 | ГОСТ 7417-75 | Ø 8 | Ø 8х65 | 0.026 | 0.026 | 0.0099
142 | ГУ54А.173 | Втулка | 6 | ГУ54А.170А | Сталь сортовая нерж х/тян | 14Х17Н2 | ТУ 14-1-3957-85 | ГОСТ 7417-75 | Ø 13 | Ø 13х18 | 0.019 | 0.114 | 0.003
143 | ГУ54А.033 | Ниппель | 3 | ГУ54А.030 | Сталь сортовая нерж х/тян | 14Х17Н2 | ТУ 14-1-3957-85 | ГОСТ 7417-75 | Ø 17 | Ø 17х22 | 0.038 | 0.114 | 0.003
144 | ГУ54А.033 | Ниппель | 3 | ГУ54А.040 | Сталь сортовая нерж х/тян | 14Х17Н2 | ТУ 14-1-3957-85 | ГОСТ 7417-75 | Ø 17 | Ø 17х22 | 0.038 | 0.114 | 0.003
150 | ГУ54А.032 | Гайка накидная | 3 | ГУ54А.030 | Сталь сортовая нерж х/тян | 14Х17Н2 | ТУ 14-1-3957-85 | ГОСТ 8560-78 | S 22 | S 22х24 | 0.08 | 0.24 | 0.023
151 | ГУ54А.032 | Гайка накидная | 3 | ГУ54А.040 | Сталь сортовая нерж х/тян | 14Х17Н2 | ТУ 14-1-3957-85 | ГОСТ 8560-78 | S 22 | S 22х24 | 0.08 | 0.24 | 0.023
153 | ГУ82-242 | Втулка | 1 | ГУ82-240 | Сталь сортовая х/тян | ШХ15 | ГОСТ 801-78 | ГОСТ 7417-75 | Ø 10 | Ø 10х10 | 0.006 | 0.006 | 0.0004
159 | ОД34-44 | Штифт | 2 | ГУ54А.200 | Проволока углерод. пружинная | Б-2А | ГОСТ 1050-2013 | ГОСТ 9389-75 | Ø 1,6 | Ø 1,6х20 | 0.0005 | 0.001 | 0.0002
183 | ГУ54А.171 | Корпус | 1 | ГУ54А.170А | Пруток | АК6 | ГОСТ 4784-97 | ГОСТ 21488-97 | Ø 120 | Ø 120х200 | 6.586 | 6.586 | 1.063
184 | ГУ54А.174А | Заглушка | 5 | ГУ54А.170А | Пруток | Д1Т | ГОСТ 4784-98 | ГОСТ 21488-98 | Ø 16 | Ø 16х18 | 0.01 | 0.05 | 0.005
193 | ГУ82-251 | Крышка | 1 | ГУ82-250 | Пруток | Д1Т | ГОСТ 4784-98 | ГОСТ 21488-97 | Ø65 | Ø65х43 | 0.381 | 0.381 | 0.055
200 | ГУ54А.311-1 | Кронштейн | 1 | ГУ54А.310 | Пруток | БрАЖН-10-4-4 | ГОСТ 18175-78 | ГОСТ 1628-78 | Ø 120 | Ø 120х45 | 4.53 | 4.53 | 0.445
201 | ГУ54А.311-2 | Кронштейн | 1 | ГУ54А.310 | Пруток | БрАЖН-10-4-4 | ГОСТ 18175-78 | ГОСТ 1628-78 | Ø 120 | Ø 120х45 | 4.53 | 4.53 | 0.445
203 | 2300А-7-2 | Шайба защитная | 6 | ГУ54А.170А | Втулка фторопластовая | Ф-4 | ГОСТ 10007-80 | ТУ 6-05-810-88 | 15х5х50 | 15х5х1,9 | 0.00067 | 0.00402 | 0.0001
229 | 5128А-7 | Кольцо уплотнительное | 6 | ГУ54А.170А | Резина | 51-1668-НТА | ТУ 38-005-1166-98 | ТУ 38-005-1166-98 |  |  | 0.00045 | 0.0027 | 9e-05
Составил |  |  | Главный технолог |  |  | Главный конструктор |  |  |  | Директор инженерного центра